## Žaliavos
Žaliava | NAV kodas | Virgin/RPET | IV, dl/g | AA, ppm | Tankis, kg/m3 | Lydimosi temperatūra, °C | Drėgmė, % | Džiovinimo temp, C° | Džiovinimo laikas, val. | Pastabos
PoliProtect™ APB | 35 | Virgin | 0.85±0.02 | <1.6 |  | 250±5 |  |  | 7
BTB PET-Regranulat CL 80 | 27 | RPET | 0.8±0.02 | <6 | 800-900 | 250 |  | 165 | 8
Cleartuf 8006 | 2 | Virgin | 0.8±0.02 | <2 |  | 253
LIGHTER™ VIRIDIS 25 PET COPOLYMER | 140 | RPET | 0.84±0.02 | <1 | 880 | 247
Eastlon PET CB-602F | 128 | RPET | 0.8±0.02 | <1 |  | 250 |  |  | 7
Eastlon PET CB-602R | 127 | RPET | 0.82±0.03 | <1 |  | 250±5 |  |  | 7
Eastlon PET CB-608R | 128 | RPET | 0.85±0.03 | <1 |  | 250±5 |  |  | 7
Eastlon PET CB-612F | 130 | RPET | 0.845±0.02 | <1 |  | 248±5 |  |  | 7
Eastlon PET CB-602 | 124 |  | 0.8±0.02 | <1 | 870 | 250±5 |  |  | 7
Eastlon PET CB-612 |  |  | 0.845±0.02 | <1 | 870 | 248±5 |  |  | 7
Greentech DI-GRT-01 |  |  | 0.78(-0.02/+0.03) | <6 | 800±50 |  | <0.4 | 155 | 8
APE 80FRH (Re), with 20% Flakes | 120 | RPET | 0.8±0.02 | <1 |  | 247±2 | <0.1 | 165 | 8
APE 80FRH (RE25), with PCR PET blends upto 25% | 84 | RPET | 0.8±0.02 | <1 |  | 247±2 | <0.1 | 175 | 8
APE 84FRH (RE25), with PCR PET Blends upto 25% | 131 | RPET | 0.84±0.02 | <1 |  | 247±2 | <0.1 | 175 | 8
ECO-RPET 80 - E |  |  | 0.8±0.03 | <3 | 850 | 250 | <0.2
Barrier masterbatch 2520 |  |  | 0.72-0.76 |  |  | <258 | <0.25 | 175 | 6.5 | Drying @ 160 – 180°C for 4-6 hours with dry air (dew point <-30°C) Residual moisture content: max 30 ppm
RAMAPET R182 (C) PlantPET |  |  | 0.82±0.02 | <1 | 830-880 | 245±5 | <0.3 | 175 | 6 | Drying temperature 150 - 170°C; Residence time in the dryer silo 6 hours;Dew Point of Drying Air < - 20°C; Airflow Rate 2.2 m3/h/kg PET
ITD r+ PET |  |  | 0.71-0.78 | 2 |  | 250-260 |  |  |  | Anti-Yellow priedas
MX-Nylon: Grade S6003LD | [5 empty] | 237 |  | 150 | 5 | Apsaugant nuo sąveikos su oru, nebūtina džiovinti. Džiovinimas 5h 150°C vakuume, 12h 100°C be vakuumo.
MX-Nylon: Grade S6007 | [5 empty] | 237 |  | 150 | 5 | Apsaugant nuo sąveikos su oru, nebūtina džiovinti. Džiovinimas 5h 150°C vakuume, 12h 100°C be vakuumo.
KRUPET-A IV 0,7-0,8 Flakes Clear | 25 |  | 0.7-0.8 |  |  |  | 1±0.5
PET COPOLYMER | 26 |  | 0.74-0.84 | <1 |  | 245±3 | <0.2
MOPET-A 0.82+ | 89 |  | 0.82-0.87 | <1 | 900 |  | <0.4 | 175 | 7
Neopet 80 | 23 |  | 0.8±0.02 | <1 |  | 248±4 | <0.2 | 175 | 6
Neopet 82FR | 86 |  | 0.82±0.02 | <1 |  | 248±4 | <0.2 | 175 | 6
RAMAPET N180 | 21 |  | 0.8±0.02 | <1 | 830-880 | 245±5 | <0.3 | 175 | 6
RAMAPET R1 | 44 |  | 0.84±0.02 | <1 | 830-880 | 245±5 | <0.3 | 175 | 6
PET Baltija RPET Clear | 85 |  | 0.8±0.02 | <1 | 910 | 250 |  | 165 | 8 | Anti-Yellow priedas
PET Baltija RPET Clear premium grade | 126 |  | 0.8±0.02 | <1 | 910 | 250 |  | 168 | 8 | Anti-Yellow priedas
RPET Polowat Regranulate | 11 |  | 0.78-0.82 |  | 800-900 |  | <0.15 | 168 | 8
RDB R-PET Regranulat Typ R760 | 96 |  | 0.8±0.02 | <3 | 800 |  | <0.4 | 165 | 9
RDB R-PET Regranulat Typ R760-2 |  |  | 0.8±0.03 | <3 | 850 |  | <0.2 | 165 | 9
RelPET G5801 | 122 |  | 0.8±0.02 | <1
TerraPET RPET |  |  | 0.75±0.02 | <6 | 800±50 |  | <0.4
TexPET 874-C80 | 87 |  | 0.8±0.02 | <1 |  | 246±2 |  | 175 | 6.5
JADE CZ-302 | 105 |  | 0.8±0.02 | <1 |  | 243±2 | <0.2
Wankai WK801 | 101 |  | 0.8±0.02 | <1 |  | 243±2 | <0.4 | 175 | 7.5 | Typical drying conditions are an air temperature of 160-175℃, 4-6 hours residence time.
Wankai WK811 |  |  | 0.78±0.02 | <1 |  | 250±2 | <0.4 | 175 | 7.5 | Typical drying conditions are an air temperature of 160-175℃, 4-6 hours residence time.
Wankai WK821 |  |  | 0.83±0.02 | <1 |  | 243±2 | <0.4 | 175 | 7.5 | Typical drying conditions are an air temperature of 160-175℃, 4-6 hours residence time.
Wankai WK881 |  |  | 0.85±0.02 | <1 |  | 243±2 | <0.4 | 175 | 7.5 | Typical drying conditions are an air temperature of 160-175℃, 4-6 hours residence time.
Wankai WK851 |  |  | 0.85±0.02 | <1 |  | 243±2 | <0.4 | 175 | 7.5 | Typical drying conditions are an air temperature of 160-175℃, 4-6 hours residence time.
CleanPET®FK |  |  | 0.76±0.02 |  | 300-500 |  | <0.7 | 165 | 8.5
CleanPET GK | 141 |  | 0.78±0.02 |  | >800 |  | <0.3 | 175 | 8.5 | Džiovinti ne mažiau 165°C. Sodinant bunkerį nemažinti temperatūros. Problema - burbulai, neišsilydžiusios granulės.
VINAPET PET Chips | 121 |  | 0.8±0.02 | <1 | 900 | 248±2 | <0.2
Yisheng YS-W01 | 138 |  | 0.78-0.8±0.015 |  |  | 249±2 | <0.2

## Skaičiuoklė
| Žaliavos pasirinkimas | Kiekis % | Žaliavos pasirinkimas | Kiekis % | Žaliavos pasirinkimas | Kiekis % | Paskaičiuotas džiovinimo laikas | Paskaičiuota džiovinimo temperatūra
| a | 50% | b | 30% | c | 20%
Džiovinimo laiko skaičiavimas |  |  | Jeigu RPET tipo žaliavos kiekis mikse neviršija 50%,tai skaičiuoti pasirinktų žaliavų numatytų džiovinimo laikų vidurkį.
Jeigu RPET tipo žaliavos kiekis mikse viršija 50%,tai programa turi parinkti pasirinktų žaliavų numatytų džiovinimo laikų ilgiausią laiką
Džiovinimo temperatūros nurodymas |  |  | Jeigu RPET tipo žaliavos kiekis mikse neviršija 50%,tai naudoti aukščiausią temperatūrą iš parinktų žaliavų
Jeigu RPET tipo žaliavos kiekis mikse viršija 50%,tai programa turi paskaičiuoti naudojamų žaliavų džiovinimo temp vidurkį.